## 26213_ポリマー濃度_chain400_加熱時濃度up
[6 empty] | mass | chain
well mix value |  |  | GOx parameter |  |  | Polmer parameter |  |  | solvent
Well_μL | 200 |  | GOx_final_concentration (μg/mL) @well | 0.2 |  | Mode | chain |  | DMSO
EnzMix_μL | 100 |  | [GOx]_final (nM) @well | 1.075269 |  | Poly_final_concentration @well_if_mass (mg/mL) | 0.025 |  | EtOH
Substrate_Mix_μL | 100 |  | GOx_stock_C (μg/mL) | 25 |  | R_Chain_to_GOx_if_chain (chain mol fix) | 400
DF | 2 |  | GOx_MW (g/mol) | 186000 |  | [Poly]_final @well (nM) | 430.1075
Number_measurements+1 | 8 |  | GOx_enzmix (μg/mL) | 0.4 |  | [Poly]_enzmix (nM) | 860.2151
need_vol_per_well (μL) | 800 |  | [GOx]_enzmix (nM) | 2.150538 |  | Max_solvent_percent | 5
Monomer Mw (g/mol)
polymer-DMSOストック溶液 | concentration： | 30 | mg/mL | MPC | 295.27
| DP： | 100 |  | BMA | 142.2
|  |  |  | MTAC | 207.7
PolymerID | MPC (mol %) | BMA (mol %) | MTAC (mol %) | DP | Mw_平均繰返し単位分子量（Mw_repeat_avg） | 推定 Mn（g/mol） | 鎖濃度（C_chain, µM）@ストック | C_MPC_unit_stock (mM) | C_BMA_unit_stock (mM) | C_MTAC_unit_stock (mM) | Stock_concentration (mg/mL) | Solvent (DMSO / EtOH) | Note
PMBTA-1 | 80 | 4 | 16 | 100 | 275.136 | 27513.6 | 1090.37 | 87.22959 | 4.361479 | 17.44592 | 30 | EtOH | DMSOに溶けない
PMBTA-2 | 80 | 16 | 4 | 100 | 267.276 | 26727.6 | 1122.435 | 89.79482 | 17.95896 | 4.489741 | 30 | EtOH
PMBTA-3 | 30 | 14 | 56 | 100 | 224.801 | 22480.1 | 1334.514 | 40.03541 | 18.68319 | 74.73276 | 30 | DMSO
PMBTA-4 | 30 | 56 | 14 | 100 | 197.291 | 19729.1 | 1520.596 | 45.61789 | 85.1534 | 21.28835 | 30 | DMSO
PMBTA-5 | 55 | 22.5 | 22.5 | 100 | 241.126 | 24112.6 | 1244.163 | 68.42895 | 27.99366 | 27.99366 | 30 | DMSO
PMPC | 100 | 0 | 0 | 100 | 295.27 | 29527 | 1016.019 | 101.6019 | 0 | 0 | 30 | EtOH | DMSOに溶けない
PMTAC | 0 | 0 | 100 | 100 | 207.7 | 20770 | 1444.391 | 0 | 0 | 144.4391 | 30 | DMSO
PMBTA-6 | 34.8 | 44.3 | 20.9 | 100 | 209.15786 | 20915.786 | 1434.323 | 49.91445 | 63.54052 | 29.97736 | 30 | DMSO
PMBTA-7 | 12.3 | 67.8 | 19.9 | 100 | 174.06211 | 17406.211 | 1723.523 | 21.19933 | 116.8548 | 34.2981 | 30 | DMSO
PMBTA-8 | 9.5 | 75.2 | 15.3 | 100 | 166.76315 | 16676.315 | 1798.959 | 17.09011 | 135.2817 | 27.52407 | 30 | DMSO
PMBTA-9 | 37.9 | 53.3 | 8.8 | 100 | 205.97753 | 20597.753 | 1456.47 | 55.2002 | 77.62983 | 12.81693 | 30 | DMSO
PMBTA-10 | 12.3 | 34.4 | 65.1 | 100 | 220.44771 | 22044.771 | 1360.867 | 16.73866 | 46.81382 | 88.59244 | 30 | DMSO
PMBTA-11 | 37.3 | 61.5 | 1.2 | 100 | 200.08111 | 20008.111 | 1499.392 | 55.92732 | 92.2126 | 1.79927 | 30 | DMSO
assay plan |  |  | 分注する | [11 empty] | Polymerストック溶液の作成
GOxストック溶液 |  |  |  | GOx_solution |  |  | Heat Tube |  | 4μL抽出 | Well |  |  | Well |  | ストック溶液 (mM) | 0.4301075 |  | 260129_measure↓
C_GOx_stock (μg/mL) | 25 | 濃度を調整 |  | vol_for_heat tube (μL) | 950 |  | heat tube (mL) | 1 |  | heat_enzmix (μL) | 4 |  | EnzMix_μL | 100 |  | Mn | mg/mL | actual (mg) | solvent (mL) | solvent
vol_GOx_stock (mL) | 8.421053 |  |  | C_GOx_solution (μg/mL) | 10.52632 |  | C_GOx_heat_enzmix (μg/mL) | 10 |  | C_GOx_heat_enzmix (μg/mL) | 10 |  | GOx_enzmix (μg/mL) | 0.4 | PMBTA-1 | 27513.6 | 11.83381 | 5.6 | 0.4732205 | EtOH
|  |  | GOx_solution_total (mL) | W_GOx_heat (μg) | 10 |  | W_GOx_heat (μg) | 10 |  | GOx_enzmix (μg) | 0.04 |  | GOx_enzmix (μg) | 0.04 | PMBTA-2 | 26727.6 | 11.49574 | 6.9 | 0.6002222 | EtOH
|  |  | 20 |  |  |  | [GOx]_heat_enzmix (nM) | 53.76344 |  | [GOx]_heat_enzmix (nM) | 53.76344 |  | [Poly]_enzmix (nM) | 860.2151 | PMBTA-3 | 22480.1 | 9.66886 | 8.1 | 0.8377409 | DMSO
[7 empty] | [Poly]_heat_enzmix (μM) | 21.50538 |  | [Poly]_heat_enzmix (μM) | 21.50538 |  | W_Poly_enzmix (μg) | 2.366761 | PMBTA-4 | 19729.1 | 8.485634 | 7.9 | 0.9309852 | DMSO
pH7.4PBS (mL) | 11.57895 | [5 empty] | W_Poly_heattube (μg) | 591.6903 |  | W_Poly_enzmix (μg) | 2.366761 |  | Mn | 27513.6 | PMBTA-5 | 24112.6 | 10.37101 | 10.7 | 1.031722 | DMSO
|  |  |  | Poly_stock |  |  | C_Poly_heat_enzmix (mg/mL) | 0.5916903 |  | C_Poly_heat_enzmix (mg/mL) | 0.5916903 |  | C_Poly_enzmix (μg/mL) | 23.66761 | PMPC | 29527 | 12.69978 | 6.4 | 0.5039455 | EtOH
|  |  |  | Vol_poly_stock (μL) | 50 |  | organic_solvent (μL) | 50 |  | organic_solvent (μL) | 0.2 |  |  |  | PMTAC | 20770 | 8.933333 | 7 | 0.7835821 | DMSO
GOx | 1.4 |  |  | [Poly]_stock (mM) | 0.4301075 |  | organic_solvent (%) | 5 |  | organic_solvent (%) | 5 |  | organic_solvent (μL) | 0.2 | PMBTA-6 | 20915.786 | 8.996037 | 6.7 | 0.7447724 | DMSO
pH7.0PBS | 2.8 |  |  | W_Poly_heattube (μg) | 591.6903 | [7 empty] | organic_solvent (%) | 0.2 | PMBTA-7 | 17406.211 | 7.486542 | 6.9 | 0.9216538 | DMSO
|  |  |  | C_Poly (mg/mL) | 11.83381 |  | R_heat tube | 400 | [6 empty] | PMBTA-8 | 16676.315 | 7.172609 | 6.5 | 0.9062254 | DMSO
| 0.5 | mg/mL |  |  | 11.83381 | [9 empty] | PMBTA-9 | 20597.753 | 8.859249 | 6.1 | 0.688546 | DMSO
[15 empty] | PMBTA-10 | 22044.771 | 9.481622 | 7.9 | 0.8331908 | DMSO
[10 empty] | pH7.4PBS (μL) | 96 |  |  |  | PMBTA-11 | 20008.111 | 8.605639 | 7.8 | 0.9063824 | DMSO
0.5 | mL抽出
pH7.0PBS | 9.5 | mL
[10 empty] | amplex red 100μM (20μL in tube) | HRP 1mg/mL ストック溶液 (μL) | グルコース0.01M (mL) | バッファー (mL) | 全体 (mL)
[10 empty] | 40 | 5 | 5 | 4.95 | 10
[10 empty] | 160 | 20 | 20 | 19.8 | 40
GOx+バッファー溶液 | 0.025 | mg/mL | [10 empty] | 4.95
[10 empty] | HRPストック溶液 | グルコース0.01M
[10 empty] | HRP 1mg /mL | グルコース | 69.4 | mg
GOxの場合 | UV-VISで1 mg/mLを固定する |  | 1mg/mLのAbs (277nm): | 0.35 |  | UV-Vis | ｇと吸光度で濃度の検量線 |  |  | pH7.0PBS | pH7.0PBS | 38.55556 | mL | 4.819444
[7 empty] | stockの濃度を重さじゃなくて数値としての濃度で決める |  |  |  |  | 1.8 | mg/mL
元の設定 | [6 empty] | GOxの場合は吸収が220-280くらい
範囲 | 200 | 700
走査速度 | 100 | nm / min |  |  |  | 酵素 | 1mg/mLを2ｍL以上用意する
変更してから使用する
範囲 | 200 | 340 | ←β-Galのときはどうなるのか確認
走査速度 | 400 | nm / min
溶液の量 | 要調整
標準セル (バッファー) | 780 | μL | [9 empty] | 秤量で合わせるのが難しい誤差を吸光度で統一
特殊ミクロセル | 780 | μL
測定したAbs (277 nm): | 0.421178 | ←1を超えないようにする |  | 濃度は何倍 | 0.8310026
目標Abs: | 0.35
マニュアル通りにやる
体積を何倍するか | 1.203366 | [6 empty] | 細い方の特殊ミクロセルをGOx溶液 |  | 2の位置
[8 empty] | 標準セルをバッファーとして固定 |  | 1の位置
UV-VISの測定に使った酵素溶液 (mL) |  | バッファー (mL) |  | 目標Absで統一された酵素溶液 (mL)
1 | + | 0.2033657 | = | 1.203366
UV-Vis | ｇと吸光度で濃度の検量線 | [6 empty] | セルが違うが毎回同じで固定しておけば問題ない
| stockの濃度を重さじゃなくて数値としての濃度で決める | [6 empty] | 倍率で濃度を精密に測るのが目的
GOxの場合は吸収が220-280くらい
酵素 | 1mg/mLを2ｍL以上用意する | [6 empty] | グラフのcsvファイルを取っておくとよい